## RESUMEN
| CLIENTE: | COTECMAR/GEDIN | PROYECTO: | LANCHA TAM |  |  | N° DOC:
| SERVICIO: |  | ID PROYECTO: | 179 |  |  | N° de VERSION: | 0
|  |  | PLANO REF. : | MER-179-100
| PROPOSITO: | Definir las dimensiones de los elementos que conforman la estructura del casco
[4020] ESCANTILLONADO DEL CASCO DE LA LANCHA AMBULANCIA TAM (FIBRA DE VIDRIO)
Dimensiones de escantillón | [5 empty] | Dimensiones generales
Eslora de escatillón | 10.56 | m |  |  |  | Eslora total | 12.2 | m
Manga en flotacion (BWL) | 2.8 | m |  |  |  | Eslora de flotación (LWL) | 11 | m
Puntal (D) | 1.4 | m |  |  |  | Manga máxima | 2.8 | m
Calado (d) | 0.53 | m |  |  |  | Calado de diseño | 0.53 | m
Desplazamiento (Δ) | 8.1 | Ton |  |  |  | Desplazamiento de diseño | 8.1 | Ton
Velocidad (V) | 25 | Knots |  |  |  | N° tripulación | 2 | personas
Astilla Muerta Fondo en LCG (βcg) | 13 | ° |  |  |  | Velocidad máxima | 25 | nudos
Astilla Muerta Fondo Cerca al LCG (βxx) | 19 | °
Astilla Muerta Costados en LCG (βcg) | 5 | °
TABLA DE RESULTADOS
GREY CODE - ISO 12215
instalado
[10.6] Espesor en el fondo |  | 6.650572 | mm | 6 | mm
[10.6] Espesor en el costado |  | 2.918056 | mm | 6 | mm
[10.6] Espesor en cubierta |  | 2.9284 | mm | 6 | mm
[11.1]Refuerzos long. Fondo (Sm) | 7.862815 | cm^3
F.S capa de menor resistencia | 3.236129
[11.1]Refuerzos long. costados (Sm) | 1.009151 | cm^3
F.S capa de menor resistencia | 2.442712
[11.1]refuerzos long. cubierta (Sm) | 3.532028 | cm^3
F.S capa de menor resistencia | 4.087939
[11.1] mamparos (Sm) | 0.01710813 | cm^3/cm
F.S capa de menor resistencia | 30.10698
Notas:
Información adicional se muestra en las siguientes hojas según el código utilizado
Se toma como criterio de diseño la condición más crítica entre ambas normas
Convención de colores:
casillas modificables
Valor no cumple con el criterio
Valor cumple con el criterio

## ISO 12215 Datos de entrada
| CLIENTE: | COTECMAR/GEDIN | PROYECTO: | LANCHA TAM |  |  | N° DOC:
| SERVICIO: |  | ID PROYECTO: | 179 |  |  | N° de VERSION: | 0
|  |  | PLANO REF. : | MER-179-100
| PROPOSITO: | Definir las dimensiones de los elementos que conforman la estructura del casco
ESCANTILLONADO GREY CODE - ISO 12215
| Dimensiones de escantillón |  |  |  |  | GREY CODE LLOYD'S REGISTER |  |  | GREY CODE LLOYD'S REGISTER
| Eslora de escantillón (LWL) | 10.56 | m
| Manga en flotacion (BWL) | 2.8 | m
| Puntal (D) | 1.4 | m
| Calado (d) | 0.53 | m
| Desplazamiento (Δ) | 8.1 | Ton
| Velocidad (V) | 25 | Knots
| Astilla Muerta Fondo en LCG (βcg) | 13 | °
| Astilla Muerta Fondo Cerca al LCG (βxx) | 19 | °
| Astilla Muerta Costados en LCG (βcg) | 55 | °
| Astilla Muerta Costados Cerca al LCG (βsx) ° | 55 | °
| Relación velocidad/ eslora | 7.693218 | embarcación de planeo
|  | (lista desplegable) | CATEGORÍA | Factor categoría de diseño (Kdc) | Altura de ola [m]
| Categoría de Diseño | OCEANICA | A | 1 | 4
| Factor de carga dinámica (n cg) | 2.767313
| x/LWL | 0.6
| Factor longitudinal de distribución de presión (Kl) | 1
| Factor de reducción de presión (Kar) minimo | 0.25
| altura de parte superior del casco desde Linea de flotación (Z) | 1050 | mm
| altura punto medio del refuerzo desde linea de flotación (h) | 170 | mm
| Factor de reducción de presión (Kz) | 0.8380952
Convención de colores:
casillas modificables
Valor no cumple con el criterio
Valor cumple con el criterio

## Módulo de sección F.S
|  | CLIENTE: | COTECMAR/GEDIN | PROYECTO: | MER-179-117 |  |  |  | N° DOC:
|  | SERVICIO: |  | ID PROYECTO: | 4020 |  |  |  | N° de VERSION: | 0
|  |  |  | PLANO REF. : | ARC-4020-117-01
|  | PROPOSITO: | Estimar la resistencia longitudinal, a partir de la configuración estructural longitudinal de los elementos que conforman la Sección maestra por su grupo constructivo 100
MODULO DE SECCIÓN
N° SISTEMA | NOMBRE SISTEMA / ELEMENTOS | MATERIAL | DIMENSIONES |  | CANTIDAD | AREA | Yg | My | I | I+Ad2 |  | x | y | z | mx | my | mz
|  |  | Long.(mm) | Espesor(mm) | (u) | (mm2) | (mm) | (mm2-mm) | (mm4) | (mm4) |  | (m) | (m) | (m) | (Kg-m) | (kg-m) | (kg-m)
110 | Estructura de Casco
111 | Laminas del Forro Exterior
| Forro Fondo | GFRP | 1263 | 6 | 2 | 15156 | 160 | 2424960 | 45468 | 4556640352.8 |  |  | 0 |  | 0 | 0 | 0
| Forro Costado | GFRP | 1100 | 6 | 2 | 13200 | 1040 | 13728000 | 1331000000 | 2783221696.6
| Forro Pantoque | GFRP | 80 | 6 | 2 | 960 | 260 | 249600 | 512000 | 193456477.4
| Forro superestructura | GFRP | 350 | 6 | 2 | 4200 | 1215 | 5103000 | 42875000 | 1121151602.6
| Forro techo | GFRP | 350 | 6 | 2 | 4200 | 3000 | 12600000 | 1358078.8 | 22059056521.3
| Cubierta | GFRP | 2080 | 6 | 1 | 12480 | 600 | 7488000 | 1014904.8 | 147424438.5
| Ref. Longitudinal fondo 500x230x6 480@LC | GFRP | 500 | 6 | 2 | 14487.06 | 140 | 2028188.4 | 40820970.9 | 4719833634.0
| Ref. Longitudinal fondo 400x230x6 940@LC | GFRP | 400 | 5 | 2 | 8556 | 200 | 1711200 | 33067535.6 | 2243777894.9
116 | Estructura Longitudinal
| Ref. Longitudinal costado 60x50x5 980@LB | GFRP | 60 | 5 | 2 | 1240 | 980 | 1215200 | 1130005.7 | 92659687.4
| Ref. Longitudinal costado 60x50x5 1180@LB | GFRP | 60 | 5 | 2 | 1240 | 1180 | 1463200 | 1130005.7 | 277016835.1
| Ref. Longitudinal costado 60x50x5 2975@LB | GFRP | 60 | 5 | 2 | 1240 | 2975 | 3689000 | 1117546.7 | 6372080776.8
| Ref. Longitudinal costado 60x50x5 2975@LB | GFRP | 60 | 5 | 2 | 1240 | 2975 | 3689000 | 180000 | 6371143230.0
| Calculo de Momento de Inercia |  |  | ƩTotales |  | Ʃarea (mm2) |  | ƩMy (mm2-mm) |  | ƩIy (mm4) |  | X | Y | Z | Ʃmx | Ʃmy | Ʃmz
[6 empty] | 78199.06 |  | 55389348.4 |  | 50937463147.6 |  | (m) | (m) | (m) | (Kg-m) | (Kg-m) | (Kg-m) | Sección transversal cuaderna maestra
5 | 2440x6100mm | #REF! | 6.35 | #REF! | 0 |  |  | #REF! | #REF!
PESO LAMINAS (kg) |  |  |  | #REF! |  | 0 |  | #REF!
|  |  |  | Peso (Kg) | N° Perfiles | Peso (Kg) |  | Peso (Kg) | N° Perfiles
1 | 127x6100mm | Perfil L | 9.53 | #REF! |  | 5267.21 |  |  |  |  | #REF! | #REF!
2 | 101,6x12000mm | Perfil L | 7.94 | #REF! |  | 35196.688 |  |  |  |  | #REF! | #REF!
3 | 101,6x6100mm | Perfil L | 7.94 | #REF! |  | 9735.6 |  |  |  |  | #REF! | #REF!
4 | 76,2x6100mm | Perfil L | 7.94 | #REF! |  | 20557.2 |  |  |  |  | #REF! | #REF!
5 | 76,2x6100mm | Perfil L | 6.35 | #REF! |  | 3000.12 |  |  |  |  | #REF! | #REF!
6 | 19,05x6000 | Barra | 9.53 | #REF! |  | 0 |  |  |  |  | #REF! | #REF!
PESO PERFILES (kg) |  |  |  | #REF! |  | 73756.818
PESO TOTAL REQUERIDO ACERO CASCO (kg) |  |  |  | #REF! |  | 73756.818 | [5 empty] | #REF!
PESO TOTAL REQUERIDO ACCESORIOS CASCO (kg) |  |  |  | #REF! | [7 empty] | #REF! | Desperdicio
PESO TOTAL GRUPO 100 - CASCO |  |  |  | #REF! | [7 empty] | #REF!
Cálculo de Centroides y Modulo Seccional
RESUMEN MATERIALES
Item | Elemento | Especificación |  | Peso Kg | Formato | Cantidad #
|  | Estand. Mate. | Esp. (mm)
1 | Lamina acero | A131 | 12.7 |  | 1830x6100 | #REF!
2 | Lamina acero | A131 | #REF! |  | 1830x6100 | #REF!
3 | Lamina acero | A131 | #REF! |  | 1830x6100 | #REF!
4 | Lamina acero | A131 | #REF! |  | 2440x6100
5 | Perfil L acero | A36 | 9.53 |  | 127x6000 | 48
6 | Perfil L acero | A36 | 7.94 |  | 101,6x12000
7 | Perfil L acero | A36 | 7.94 |  | 101,6x6000
8 | Perfil L acero | A36 | 7.94 |  | 76,2x6000
9 | Perfil L acero | A36 | 6.35 |  | 76,2x6000
10 | Tuberia DN 4" SCH 40 | A36 | 0 | #REF! | Long=6 mts |  | Por comprar por parte del Cliente
11 | Tuberia DN 2" SCH 40 | A36 | 3.91 | #REF! | Long=6 mts |  | Por comprar por parte del Cliente
12 | Barra circular acero | A36 | 19.05 | #REF! | 19,06x6000 | #REF! | Por comprar por parte del Cliente
TUBERIA Y CONEXIONES GRUPO 500 (kg) |  |  |  | #REF!
Item | Elemento | Especificación |  | Peso Kg | Formato | Cantidad #
|  | Estand. Mate. | Esp. (mm)
1 | Tronco de Expansion | Acero | N/A | #REF! | 24"x42" | 10
2 | Tapa estanca no rasante | Acero | N/A | #REF! | 18"x24" | #REF!
3 | Tapa estanca rasante | Acero | N/A | #REF! | 18"x24" | #REF!
4 | Tapa lavado | Acero | N/A | #REF! | 14" | #REF!
5 | Enjaretado | A36 | N/A | #REF! | 25X5 Tipo T, W=600mm | #REF! |  | http://www.taesmet.com/catalogo_rejillas.pdf | http://www.colrejillas.com/estructuras-metalicas.html
ACCESORIOS GRUPO 500 (kg) |  |  |  | #REF!
|  | Centroides (mm) | Xcg | 0
|  |  | Ycg | 708.3122
|  | Distancia a la fibra externa(m) | C1(m) | 0.4916878 | Cubierta
|  |  | C2(m) | 0.7083122 | Fondo
|  | Modulo seccional Cuaderna Maestra | Smax(cm²-m) | 1035.972 | Cubierta
|  |  | Smin(cm²-m) | 719.1386 | Fondo
| Seleccionar material (lista desplegable) | Cálculo de Modulo Seccional Mínimo Norma
| GFRP | SMR= Modulo Seccional Minimo Requerido(cm²-m | 103.1865 | cm²-m
REFERENCIA: ABS - RULES FOR BUILDING AND CLASSING - HIGH SPEED CRAFT - PART 3
Calculo Factor de Seguridad
|  | n= Factor de Seguridad Modulo Smin/SMR | 6.969307
|  | Smin | 719.1386 | cm²-m
|  | SMR | 103.1865 | cm²-m
Observación: Modulo seccional de la cuaderna maestra cumple con lo requerido en la norma
Nota 1, Modulo seccional de la cuaderna maestra cumple con lo requerido en la norma
0
0
#REF!
Dawin Jimenez Vargas
IS_ESTRUCTURAS Y MATERIALES
Note on G73: Giuseppe Ospino Isaza: Metros cuadrados

## Resistencia viga buque
MÓDULO DE SECCIÓN
Datos de cálculo
| C1 | 4.21464
| C2 | 0.01
| K3 | 1.677951
| C_al | 0.8
| C_fv | 0.9
| Q | 3.455556
| Q_fibra | 5.079365
| Sy | 45 | MPa
| q5 | 2.555556 | 1/MPa
| Cb | 0.45
| K | 13.33 | MPa
aluminio | SM | 78.97397 | cm^2-m
GFRP | SM | 103.1865 | cm^2-m
Momento de inercia
| I | 22.63132 | cm^2-m^2
REFERENCIA: ABS - RULES FOR BUILDING AND CLASSING - HIGH SPEED CRAFT - PART 3

## categorias (hidden)
Categorias de diseño |  |  | Kdc | altura de ola
A | OCEANICA | A | 1 | 4
B | AGUAS AFUERA | B | 0.8 | 4
C | AGUAS ADENTRO | C | 0.6 | 2
D | AGUAS PROTEGIDAS | D | 0.4 | 0.5

## Presiones de diseño
PRESIONES DE DISEÑO PARA LAS EMBARCACIONES A MOTOR
| modo: | embarcación de planeo
| Presión en el fondo |  | 103.2036 | kN/m2
| Presión en el costado |  | 19.86845 | kN/m2
| Presión en amura |  | 9.504 | kN/m2
| Presión en cabinas |  | 3.06458 | kN/m2
| Presión en cubierta |  | 5 | kN/m2
| Mamparos estancos |  | 1.4 | kN/m2
|  | altura de la carga de agua (h) | 0.2 | m
| Mamparos estancos |  | 2 | kN/m2
|  | altura de la carga de agua (h) | 0.2 | m
| Mamparos de colisión |  | 2 | kN/m2

## espesores laminas
ESPESORES REQUERIDOS PARA ALUMINIO | [6 empty] | ESPESORES DE LÁMINAS GFRP- SÓLIDOS Y SANDWICH
| σuw (soldado) | 275 | N/mm2 |  |  |  |  | σut | 210 | N/mm2
| Esf. Diseño σd | 165 | N/mm2 |  |  |  |  | Esf. Diseño σd | 105 | N/mm2
Propiedades del núcleo para soportar cortante
| *factor curvatura (kc) | 1 | [5 empty] | *factor curvatura (kc) | 1 |  |  | K4_CASCO | 1 |  | tipo |  | fact. Diseño | E. fluencia, cortante N/mm2 | E. fluencia, diseño cortante N/mm2
| espacio entre refuerzos (b) | 250 | mm |  |  |  |  | espacio entre refuerzos (b) | 300 | mm |  | K4_COSTADOS | 0.9 |  | Nucleo PVC ret. <35% S. strain |  | 0.55 | 1.6 | 0.88
| curvatura (c) | 0 | mm |  |  |  |  | curvatura (c) | 0 | mm |  | K4_CUBIERTA | 0.7 |  | Espesor de núcleo |  | 19 | mm
| Espacio entre cuadernas (s) | 750 | mm |  |  |  |  | Espacio entre cuadernas (s) | 800 | mm |  | K5 | 1 |  | Espesor de sandwich minimo requerido para soportar cortante |  | 2.272727 | mm
| l/b | 2 | [5 empty] | l/b | 2 |  |  | K6 | 0.9 |  | kc | 1
| k2 | 0.5 | [5 empty] | k2 | 0.5 | [5 empty] | Ksch | 0.5
| k3 | 0.028 | [5 empty] | k3 | 0.028 | [5 empty] | b | 800 | mm
| Se toma el mayor valor registrado | [10 empty] | Gramaje mínimo |  |  | P | 5 | kPa
| Espesor en el fondo |  | 4.421101 | mm | ~PL 6mm | ~PL 1/4 in | FONDO | Espesor mínimo forro laminado solido | 6.650572 | mm |  | 2.224571 | kg/m2 |  | Espesor mínimo de nucleo |  | 0.7974482 | mm | * Valido para la cubierta
[7 empty] | COSTADO | Espesor mínimo forro laminado solido | 2.918056 | mm |  | 1.902071 | kg/m2
| Espesor en el costado |  | 1.939836 | mm | ~PL 3mm | ~PL 1/8 in | CUBIERTA | Espesor mínimo forro laminado solido | 2.9284 | mm
[7 empty] | CABINA | Espesor mínimo forro laminado solido | 1.146033 | mm
| Espesor en amura |  | 1.341641 | mm | ~PL 2mm | ~PL 3/32 in | * se debe verificar la aceptación del espesor del laminado con base en la masa de fibra seca por cada metro cuadrado
| Espesor en cabinas |  | 0.7618483 | mm | ~PL 1mm | ~PL 3/64 in | FONDO
[7 empty] | N° Capa | REFUERZO | GRAMAJE | REL. FIBRA | t(mm) |  |  | propiedades de fondo
| Espesor en cubierta |  | 0.9731237 | mm | ~PL 2mm | ~PL 5/64 in | 1 | MAT225 | 0.225 | 0.3 | 0.5 |  |  | cantidad total de fibra | 4.69 | kg/m2
[7 empty] | 2 | BIAX0/90 | 0.893 | 0.47 | 1.3 |  |  | % total de fibra | 45.7561 | %
[7 empty] | 3 | BIAX0/90 | 0.893 | 0.47 | 1.3 |  |  | espesor nominal | 6.469577 | mm
| Espesor minimo del fondo |  | 2.146116 | mm | ~PL 4mm | ~PL 1/8 in | 4 | BIAX0/90 | 0.893 | 0.47 | 1.3 |  |  | FS | 0.972785
|  | k5 | 0.6741999 |  |  |  | 5 | BIAX0/90 | 0.893 | 0.47 | 1.3
|  | k7 | 0.02 |  |  |  | 6 | BIAX0/90 | 0.893 | 0.47 | 1.3
|  | k8 | 0.1
|  | A | 1
COSTADOS
| Espesor minimo del costado/espejo |  | 2.210195 | mm | ~PL 3mm | ~PL 1/8 in | N° Capa | REFUERZO | GRAMAJE | REL. FIBRA | t(mm) |  |  | propiedades de costado
|  | k5 | 0.6741999 |  |  |  | 1 | MAT225 | 0.225 | 0.3 | 0.5 |  |  | cantidad total de fibra | 4.69 | kg/m2
|  | k7 | 0 |  |  |  | 2 | BIAX0/90 | 0.893 | 0.47 | 1.3 |  |  | % total de fibra | 45.7561 | %
|  | k8 | 0.1 |  |  |  | 3 | BIAX0/90 | 0.893 | 0.47 | 1.3 |  |  | espesor nominal | 6.469577 | mm
|  | A | 1 |  |  |  | 4 | BIAX0/90 | 0.893 | 0.47 | 1.3 |  |  | FS | 2.217084
[7 empty] | 5 | BIAX0/90 | 0.893 | 0.47 | 1.3
[7 empty] | 6 | BIAX0/90 | 0.893 | 0.47 | 1.3
| Espesor minimo de cubierta |  | 1.9836 | mm | ~PL 2mm | ~PL 0,072 in
LAMINADO DE CUBIERTA PRINCIPAL
[7 empty] | N° Capa | REFUERZO | GRAMAJE | REL. FIBRA | t(mm) |  |  | propiedades de cubierta principal
[7 empty] | 1 | MAT225 | 0.225 | 0.3 | 0.5 |  |  | cantidad total de fibra | 3.797 | kg/m2
[7 empty] | 2 | BIAX0/90 | 0.893 | 0.47 | 1.3 |  |  | % total de fibra | 56.16766 | %
[7 empty] | 3 | BIAX0/90 | 0.893 | 0.47 | 1.3 |  |  | espesor nominal | 3.955042 | mm
[7 empty] | 4 | BIAX0/90 | 0.893 | 0.47 | 1.3 |  |  | FS | 1.350581
[7 empty] | 5 | BIAX0/90 | 0.893 | 0.47 | 1.3
LAMINADO DE COSTADOS DE LA SUPERESTRUCTURA
[7 empty] | N° Capa | REFUERZO | GRAMAJE | REL. FIBRA | t(mm) |  |  | propiedades de superestructura
[7 empty] | 1 | MAT225 | 0.225 | 0.3 | 0.5 |  |  | cantidad total de fibra | 3.797 | kg/m2
[7 empty] | 2 | BIAX0/90 | 0.893 | 0.47 | 1.3 |  |  | % total de fibra | 56.16766 | %
[7 empty] | 3 | BIAX0/90 | 0.893 | 0.47 | 1.3 |  |  | espesor nominal | 3.955042 | mm |  |  | Laminación del casco y superestructura
[7 empty] | 4 | BIAX0/90 | 0.893 | 0.47 | 1.3 |  |  | FS | 3.451072
[7 empty] | 5 | BIAX0/90 | 0.893 | 0.47 | 1.3
[7 empty] | LAMINADO DEL TECHO DE LA SUPERESTRUCTURA - sandwich | [6 empty] | Propiedades requeridas |  |  |  | Propiedades del panel
[7 empty] | N° Capa | REFUERZO | GRAMAJE | REL. FIBRA | t(mm) |  |  | SM mínima requerida EXT | 0.01337239 | cm3/cm |  | SM EXT | 0.5896145 | cm3/cm
[7 empty] | 1 | MAT225 | 0.225 | 0.3 | 0.5 |  |  | SM mínima requerida INT | 0.01710813 | cm3/cm |  | SM INT | 0.5150741 | cm3/cm
[7 empty] | 2 | BIAX0/90 | 0.893 | 0.47 | 1.3 |  |  | Inercia min. Requerida | 0.02635409 | cm4/cm |  | Inercia | 0.6790394 | cm4/cm
[7 empty] | 3 | BIAX0/90 | 0.893 | 0.47 | 1.3
[7 empty] | NÚCLEO | PRIMACORE 100 | 1.9 | N/A | 19 |  |  | dimension menor del panel b | 800 | mm |  | tc | 19 | mm
[7 empty] | 4 | BIAX0/90 | 0.893 | 0.47 | 1.3 |  |  | kc | 1 |  |  | tt | 24.7 | mm
[7 empty] | 5 | BIAX0/90 | 0.893 | 0.47 | 1.3 |  |  | factor de alargamiento | 0.5
[14 empty] | Presión | 3.06458 | kN/m2 |  | t0 | 3.1 | mm
[14 empty] | Ruptura por tracción | 244.4504 | N/mm2 |  | ti | 2.6 | mm
[14 empty] | Ec | 16343.71 | N/mm2 |  | ts | 21.85 | mm
[14 empty] | Eco | 76 | N/mm2 |  | y0 | 11.51667 | mm
[14 empty] | Gc | 26 | N/mm2 |  | yi | 13.18333 | mm
[14 empty] | masa minima de fibra exterior | 0.75978 | kg/m2 |  | masa minima de fibra exterior | 2.011 | kg/m2
[14 empty] | masa minima de fibra interior | 0.531846 | kg/m2 |  | masa minima de fibra interior | 1.786 | kg/m2
[7 empty] | LAMINADO DE LA CUBIERTA INTERNA - sandwich | [6 empty] | Propiedades requeridas |  |  |  | Propiedades del panel
[7 empty] | N° Capa | REFUERZO | GRAMAJE | REL. FIBRA | t(mm) |  |  | SM mínima requerida EXT | 0.02181765 | cm3/cm |  | SM EXT | 0.3454407 | cm3/cm
[7 empty] | 1 | MAT225 | 0.225 | 0.3 | 0.5 |  |  | SM mínima requerida INT | 0.02791268 | cm3/cm |  | SM INT | 0.3454407 | cm3/cm
[7 empty] | 2 | BIAX0/90 | 0.893 | 0.47 | 1.3 |  |  | Inercia min. Requerida | 0.04299789 | cm4/cm |  | Inercia | 0.390348 | cm4/cm
[7 empty] | NÚCLEO | PRIMACORE 100 | 1.9 | N/A | 19 |  |  | dimension menor del panel b | 800 | mm |  | tc | 19 | mm
[7 empty] | 4 | MAT225 | 0.225 | 0.3 | 0.5 |  |  | kc | 1 |  |  | tt | 22.6 | mm
[7 empty] | 5 | BIAX0/90 | 0.893 | 0.47 | 1.3 |  |  | factor de alargamiento | 0.5
[14 empty] | Presión | 5 | kN/m2 |  | t0 | 1.8 | mm
[14 empty] | Ruptura por tracción | 244.4504 | N/mm2 |  | ti | 1.8 | mm
[14 empty] | E | 16343.71 | N/mm2 |  | ts | 20.8 | mm
[14 empty] | Eco | 76 | N/mm2 |  | y0 | 11.3 | mm
[14 empty] | Gc | 26 | N/mm2 |  | yi | 11.3 | mm
[14 empty] | masa minima de fibra exterior | 0.75978 | kg/m2 |  | masa minima de fibra exterior | 1.118 | kg/m2
[14 empty] | masa minima de fibra interior | 0.531846 | kg/m2 |  | masa minima de fibra interior | 1.118 | kg/m2
[7 empty] | LAMINADO DE LOS MAMPAROS - sandwich | [6 empty] | Propiedades requeridas |  |  |  | Propiedades del panel
[7 empty] | N° Capa | REFUERZO | GRAMAJE | REL. FIBRA | t(mm) |  |  | SM mínima requerida EXT | 0.00872706 | cm3/cm |  | SM EXT | 0.3454407 | cm3/cm
[7 empty] | 1 | MAT225 | 0.225 | 0.3 | 0.5 |  |  | SM mínima requerida INT | 0.01116507 | cm3/cm |  | SM INT | 0.3454407 | cm3/cm
[7 empty] | 2 | BIAX0/90 | 0.893 | 0.47 | 1.3 |  |  | Inercia min. Requerida | 0.01719915 | cm4/cm |  | Inercia | 0.390348 | cm4/cm
[7 empty] | NÚCLEO | PRIMACORE 100 | 1.9 | N/A | 19 |  |  | dimension menor del panel b | 800 | mm |  | tc | 19 | mm
[7 empty] | 4 | MAT225 | 0.225 | 0.3 | 0.5 |  |  | kc | 1 |  |  | tt | 22.6 | mm
[7 empty] | 5 | BIAX0/90 | 0.893 | 0.47 | 1.3 |  |  | factor de alargamiento | 0.5
[14 empty] | Presión | 2 | kN/m2 |  | t0 | 1.8 | mm
[14 empty] | Ruptura por tracción | 244.4504 | N/mm2 |  | ti | 1.8 | mm
[14 empty] | E | 16343.71 | N/mm2 |  | ts | 20.8 | mm
[14 empty] | Eco | 76 | N/mm2 |  | y0 | 11.3 | mm
[14 empty] | Gc | 26 | N/mm2 |  | yi | 11.3 | mm

## Hoja1 (hidden)
Balso "end grain" | 0.5
Nucleo PVC ret. <35% S. strain | 0.55
Nucleo PVC , SAN,lineal. >35% S. strain | 0.65
Honeycomb | 0.5

## Refuerzos
REFUERZOS - ESFUERZOS DE DISEÑO- GFRP | [5 empty] | REFUERZOS - ESFUERZOS DE DISEÑO- GFRP
[6 empty] | Esfuerzo de diseño a la tracción | 210 | N/mm^2
Esfuerzo de diseño a la tracción | 192.5 | N/mm^2 |  |  |  | Esfuerzo de diseño a cortante (TD) | 73.2 | N/mm^2
Esfuerzo de diseño a cortante (TD) | 110 | N/mm^2
[6 empty] | KSA | 5
KSA | 5 |  |  |  |  | s | 300 | mm
s | 250 | mm |  |  |  | Lu | 800 | mm
Lu | 750 | mm |  |  |  | KCS | 1
KCS | 1
Superficie del Alma Aw |  |  | Superficie del Alma (Aw) geometría |  |  | Superficie del Alma Aw
Refuerzos long. Fondo (Aw) | 0.8795759 | cm^2 | Refuerzos long. Fondo | 3 | cm^2 | Refuerzos long. Fondo (Aw) | 1.691862 | cm^2 | 2.452641 | cm^2
Refuerzos long. costados (Aw) | 0.1693334 | cm^2 | Refuerzos long. costados | 3 | cm^2 | Refuerzos long. costados (Aw) | 0.3257124 | cm^2 | 1.81048 | cm^2
Refuerzos trans. cubierta (Aw) | 0.03317467 | cm^2 | Refuerzos trans. cubierta | 0.208 | cm^2 | Refuerzos trans. cubierta (Aw) | 0.08196721 | cm^2 | 1.81048 | cm^2
Modulo de sección Sm |  |  | Modulo de sección (Sm) geometría |  |  | Modulo de sección Sm | [5 empty] | REFUERZOS DE FONDO
Refuerzos long. Fondo (Sm) | 6.282434 | cm^3 | Refuerzos long. Fondo | 94.58012 | cm3 | Refuerzos long. Fondo (Sm) | 7.862815 | cm^3 | 139.5338 | cm^3
F.S | 15.0547 |  |  |  |  | Inercia minima | 7.033341 | cm^4 | [7 empty] | Ancho mm | alto mm | E N/mm2 | ÁREA mm2 | AE | yi | AEyi | AEyi^2 | Rigidez EI N/mm2 | EI tot | ZCRIT | SM [cm3] | ESFUERZO FLEX. N/mm2 | F.S | I [cm4]
[15 empty] | Forro efectivo | 209 | 6.469577 | 12387.32 | 1352.141 | 16749405.5 | 3.234788 | 54180780.4 | 175263353.1 | 4716.204 | 175268069.3 | -16.50238 | -94.58012 | -17.45812 | 12.02879 | 1.414899
s | 250 | mm | Refuerzos long. costados | 3.191257 | cm3 | s | 200 | mm | [6 empty] | Laminación del refuerzo ALA | 85 | 3.1 | 11720 | 263.5 | 3088220 | 83.01958 | 256382716.7 | 21284784573.2 | 211.0196 | 21284784784.2 | 64.83241 | 25.44508 | 64.89235 | 3.236129 | 181.6108
Refuerzos long. costados (Sm) | 1.209476 | cm^3 |  |  |  | Refuerzos long. costados (Sm) | 1.009151 | cm^3 | 75.5358 | cm^3 |  |  |  |  | Laminación del refuerzo ALMA | 3.1 | 75 | 11720 | 465 | 5449800 | 43.96958 | 239625398.3 | 10536227291.8 | 217968.75 | 10536445260.5 | 61.73241 | 26.72285 | 61.78948 | 3.398637 | 89.90141
F.S | 2.638545 |  |  |  |  | Inercia minima | 0.9026923 | cm^4 | [6 empty] | Laminación del refuerzo ángulo | 60 | 3.1 | 11720 | 372 | 4359840 | 8.019577 | 34964070.6 | 280397040.7 | 297.91 | 280397338.6 | -10.16759 | -153.5071 | -10.75645 | 19.52317 | 2.392469
|  |  | Refuerzos trans. cubierta | 4.269404 | cm3 | [9 empty] | TOTAL |  |  |  | 2452.641 | [5 empty] | 32276895452.6 |  |  |  | 3.236129 | 275.3196
lu | 1000 | mm |  |  |  | lu | 800 | mm
s | 750 | mm | Quilla | 35.35874 | cm3 | s | 700 | mm
Refuerzo trnas. cubierta (Sm) | 1.623312 | cm^3 |  |  |  | Refuerzo trnas. cubierta (Sm) | 3.532028 | cm^3 | 75.5358 | cm^3 |  | Espesor | 3.1 | mm
F.S | 2.630058 |  | Varenga fondo | 27.66472 | cm3 | Inercia minima | 3.159423 |  |  |  |  | alto | 75 | mm
[12 empty] | ancho W | 85 | mm
lu | 500 | mm | varenga costado | 19.63846 | cm3
s | 750 | mm
varenga fondo (Sm) | 8.376578 | cm^3 | [9 empty] | %fibra | 44%
F.S | 3.302628 | [10 empty] | Et | 11720 | N/mm2
[12 empty] | Eje neutro | 19.73716 | mm
lu | 750 | mm | [9 empty] | I | 275.4001 | cm4
s | 750 | mm
varenga costado (Sm) | 3.628428 | cm^3
F.S | 5.412389
REFUERZOS DE FONDO
[16 empty] | Ancho mm | alto mm | E N/mm2 | ÁREA mm2 | AE | yi | AEyi | AEyi^2 | EI | EI tot | ZCRIT | SM | ESFUERZO FLEX. N/mm2 | F.S | I [cm4]
[15 empty] | Forro efectivo | 409 | 6.47 | 12387.32 | 2646.23 | 32779690.1 | 3.235 | 106042297.3 | 343046831.9 | 9231.131 | 343056063.0 | -178.9444 | -1741.979 | -0.9478822 | 221.5465 | 2.769414
[15 empty] | Laminación del refuerzo ALA | 183 | 3.1 | 11720 | 567.3 | 6648756 | 578.02 | 3843113943.1 | 2221396721402.2 | 454.31275 | 2221396721856.5 | 394.1556 | 835.8783 | 1.975396 | 106.3078 | 18953.9
[15 empty] | Laminación del refuerzo ALMA | 3.1 | 570 | 11720 | 3534 | 41418480 | 291.47 | 12072244365.6 | 3518697065241.4 | 47841525 | 3518744906766.4 | 391.0556 | 842.5045 | 1.95986 | 107.1505 | 30023.42
[15 empty] | Laminación del refuerzo ángulo | 80 | 3.1 | 11720 | 496 | 5813120 | 8.02 | 46621222.4 | 373902203.6 | 198.6067 | 373902402.3 | -175.8444 | -1873.623 | -0.8812826 | 238.2891 | 3.190294
[15 empty] | TOTAL |  |  |  | 7243.53 | [5 empty] | 5740858587088.2 |  |  |  | 106.3078 | 48983.28
[12 empty] | Espesor | 3.1 | mm
[12 empty] | alto | 570 | mm
[12 empty] | ancho W | 285 | mm
[12 empty] | %fibra | 44%
[12 empty] | Et | 11720 | N/mm2
[12 empty] | Eje neutro | 185.4144 | mm
[12 empty] | I | 48983.44 | cm4
REFUERZOS DE FONDO
[16 empty] | Ancho mm | alto mm | E N/mm2 | ÁREA mm2 | AE | yi | AEyi | AEyi^2 | EI | EI tot | ZCRIT | SM | ESFUERZO FLEX. N/mm2 | F.S | I [cm4]
[15 empty] | Forro efectivo | 228 | 6.47 | 12387.32 | 1475.16 | 18273274.7 | 3.235 | 59114043.5 | 191233930.7 | 5145.960437 | 191239076.7 | -91.17581 | -496.8891 | -3.323058 | 63.19481 | 1.54383
[15 empty] | Laminación del refuerzo ALA | 90 | 3.1 | 11720 | 279 | 3269880 | 303.02 | 990839037.6 | 300244045173.6 | 223.4325 | 300244045397.0 | 206.9242 | 231.4075 | 7.135425 | 29.43062 | 2561.809
[15 empty] | Laminación del refuerzo ALMA | 3.1 | 295 | 11720 | 1829 | 21435880 | 161.99 | 3472398201.2 | 562493784612.4 | 6632030.2 | 562500416642.6 | 203.8242 | 234.927 | 7.028527 | 29.87824 | 4799.492
[15 empty] | Laminación del refuerzo ángulo | 50 | 3.1 | 11720 | 310 | 3633200 | 8.02 | 29138264 | 233688877.3 | 124.1292 | 233689001.4 | 9.57 | 5003.533 | 0.330005 | 636.354 | 1.993933
[15 empty] | TOTAL |  |  |  | 3893.16 | [5 empty] | 863169390117.7 |  |  |  | 29.43062 | 7364.839
[12 empty] | Espesor | 3.1 | mm
[12 empty] | alto | 295 | mm
[12 empty] | ancho W | 104 | mm
[12 empty] | %fibra | 44%
[12 empty] | Et | 11720 | N/mm2
[12 empty] | Eje neutro | 97.64581 | mm
REFUERZOS DE FONDO
[16 empty] | Ancho mm | alto mm | E N/mm2 | ÁREA mm2 | AE | yi | AEyi | AEyi^2 | EI | EI tot | ZCRIT | SM | ESFUERZO FLEX. N/mm2 | F.S | I [cm4]
[15 empty] | Forro efectivo | 335 | 6.47 | 12387.32 | 2167.45 | 26848890.4 | 3.235 | 86856160.4 | 280979678.9 | 7560.951 | 280987239.9 | -100.3148 | -708.211 | -2.331496 | 90.07092 | 2.268346
[15 empty] | Laminación del refuerzo ALA | 142 | 3.1 | 11720 | 440.2 | 5159144 | 350.02 | 1805803582.9 | 632067370079.7 | 352.5268 | 632067370432.2 | 197.7852 | 379.65 | 4.349245 | 48.28424 | 5393.066
[15 empty] | Laminación del refuerzo ALMA | 3.1 | 342 | 11720 | 2120.4 | 24851088 | 185.49 | 4609628313.1 | 855039955800.6 | 10333769.4 | 855050289570.0 | 241.6852 | 310.6899 | 5.314595 | 39.51383 | 7295.651
[15 empty] | Laminación del refuerzo ángulo | 60 | 3.1 | 11720 | 372 | 4359840 | 8.02 | 34965916.8 | 280426652.7 | 148.955 | 280426801.7 | 6.47 | 11605.74 | 0.1422736 | 1476.029 | 2.39272
[15 empty] | TOTAL |  |  |  | 5100.05 | [5 empty] | 1487679074043.8 |  |  |  | 39.51383 | 12693.38
[12 empty] | Espesor | 3.1 | mm
[12 empty] | alto | 342 | mm
[12 empty] | ancho W | 211 | mm
[12 empty] | %fibra | 44% | N/mm2
[12 empty] | Et | 11720 | mm
[12 empty] | Eje neutro | 106.7848 | cm4
REFUERZOS DE COSTADO
[16 empty] | Ancho mm | alto mm | E N/mm2 | ÁREA mm2 | AE | yi | AEyi | AEyi^2 | EI | EI tot | ZCRIT | SM | ESFUERZO FLEX. N/mm2 | F.S | I [cm4]
[15 empty] | Forro efectivo | 184 | 6.47 | 12387.32 | 1190.48 | 14746853.2 | 3.235 | 47706070.2 | 154329137.1 | 4152.88 | 154333290.0 | -8.48987 | -79.5594 | -2.663691 | 78.83796 | 1.245898
[15 empty] | Laminación del refuerzo ALA | 60 | 3.1 | 11720 | 186 | 2179920 | 58.02 | 126478958.4 | 7338309166.4 | 148.955 | 7338309315.3 | 289.6101 | 2.465065 | 85.97001 | 2.442712 | 62.61356
[15 empty] | Laminación del refuerzo ALMA | 3.1 | 50 | 11720 | 310 | 3633200 | 39.49 | 143475068 | 5665830435.3 | 32291.67 | 5665862727.0 | 41.51013 | 17.1984 | 12.32217 | 17.04245 | 48.34354
[15 empty] | Laminación del refuerzo ángulo | 20 | 3.1 | 11720 | 124 | 1453280 | 8.02 | 11655305.6 | 93475550.9 | 49.65167 | 93475600.6 | 6.47 | 110.3413 | 1.920603 | 109.3407 | 0.7975734
[19 empty] | 1810.48 | [5 empty] | 13251980932.8 |  |  |  | 2.442712 | 113.0006
[12 empty] | Espesor | 3.1 | mm
[12 empty] | alto | 50 | mm
[12 empty] | ancho W | 60 | mm
[12 empty] | %fibra | 44% | N/mm2
[12 empty] | Et | 11720 | mm
[12 empty] | Eje neutro | 14.95987 | cm4
[12 empty] | I | 113.0006 | cm3
REFUERZOS DE SUPERESTRUCTURA
[16 empty] | Ancho mm | alto mm | E N/mm2 | ÁREA mm2 | AE | yi | AEyi | AEyi^2 | EI | EI tot | ZCRIT | SM | ESFUERZO FLEX. N/mm2 | F.S | I [cm4]
[15 empty] | Forro efectivo | 184 | 6.47 | 12387.32 | 1190.48 | 14746853.2 | 3.235 | 47706070.2 | 154329137.1 | 4152.88 | 154333290.0 | -8.48987 | -71.87842 | -1.591666 | 131.9373 | 1.245898
[15 empty] | Laminación del refuerzo ALA | 60 | 3.1 | 11720 | 186 | 2179920 | 58.02 | 126478958.4 | 7338309166.4 | 148.955 | 7338309315.3 | 289.6101 | 2.227078 | 51.37063 | 4.087939 | 62.61356
[15 empty] | Laminación del refuerzo ALMA | 3.1 | 50 | 11720 | 310 | 3633200 | 39.49 | 143475068 | 5665830435.3 | 32291.67 | 5665862727.0 | 41.51013 | 15.538 | 7.363008 | 28.52095 | 48.34354
[15 empty] | Laminación del refuerzo ángulo | 20 | 3.1 | 11720 | 124 | 1453280 | 8.02 | 11655305.6 | 93475550.9 | 49.65167 | 93475600.6 | 6.47 | 99.68847 | 1.147639 | 182.9843 | 0.7975734
[19 empty] | 1810.48 | [5 empty] | 13251980932.8 |  |  |  | 4.087939 | 113.0006
[12 empty] | Espesor | 3.1 | mm
[12 empty] | alto | 50 | mm
[12 empty] | ancho W | 60 | mm
[12 empty] | %fibra | 44% | N/mm2
[12 empty] | Et | 11720 | mm
[12 empty] | Eje neutro | 14.95987 | cm4
[12 empty] | I | 113.0006 | cm3

## C. inercias
CÁLCULOS DE INERCIAS EN LÍNEA NEUTRA Y ESFUERZOS CORTANTES
Momento flector de diseño
Presión de Diseño P [kN/mm2] | luz de refuerzo lu | separación de refuerzos | coeficiente de cortante | Fuerza cortante de diseño N | N.m | N.mm
103.2036 | 800 | 300 | 5 | 12384.43 | 1651.191 | 1651191.1
19.86845 | 800 | 200 | 5 | 1589.476 | 211.9217 | 211921.7
3.06458 | 800 | 700 | 5 | 858.0824 | 114.4064 | 114406.4
|  | ELEMENTO | Módulo Et N/mm2 | Scu N/mm2 | Cortante Ult N/mm2 | fact. Esf. Diseño | Esf. Diseño N/mm2 | Esf. Cort. Diseño N/mm2
|  | MAT 225 | 6400 | 85 | 62 | 0.5 | 42.5 | 31
|  | BIAX 0/90 | 12860 | 176.12 | 75.6 | 0.5 | 88.06 | 37.8
|  | BIAX 0/90 | 12860 | 176.12 | 75.6 | 0.5 | 88.06 | 37.8
CALCULADORA DE INERCIAS RESPECTO A LA LINEA NEUTRA
Espesor laminación alma | 3.1 | mm
Espesor laminación ala | 3.1 | mm
EJE NEUTRO | 19.73716 | mm
| Zi respecto (0,0) [mm] | Zi respecto a NA [mm] | Area mm2 | E [N/mm2] | EA | ExAxz | ExAxz2 | EI | Eina | Qi | q | Esf. Cortante | F.S
Forro efectivo | 3.234788 | -16.50238 | 1352.141 | 12387.32 | 16749405.5 | -276404996.5 | 4561339340.5 | 58421117.7 | 4619760458.2 | 276404996.5 | 177.0509 | 0.8471337 | 50.16918
ángulos | 8.019577 | -11.71759 | 372 | 11720 | 4359840 | -51086810.2 | 598614209.7 | 1745752.6 | 600359962.3 | 51086810.2 | 32.7236 | 0.5453934 | 77.9254
alma sobre de NA | 5.083794 | -14.65337 | 63.03905 | 11720 | 738817.6 | -10826168.7 | 158639863.3 | 3182452.4 | 161822315.8 | 10826168.7 | 6.934691 | 2.236997 | 18.99868
alma bajo de NA | 32.41621 | 12.67904 | 401.961 | 11720 | 4710982.4 | 59730738.5 | 757328482.3 | 825058211.5 | 1582386693.8 | 59730738.5 | 38.26046 | 12.34209 | 3.443502
ala | 83.01958 | 63.28241 | 263.5 | 11720 | 3088220 | 195430009.4 | 12367282315.2 | 2473149.5 | 12369755464.7 | 195430009.4 | 125.1825 | 1.472735 | 28.85787
[8 empty] | 890880683.7 | 19334084894.8
Espesor laminación alma | 3.1 | mm
Espesor laminación ala | 3.1 | mm
EJE NEUTRO | 185.4144 | mm
| Zi respecto (0,0) [mm] | Zi respecto a NA [mm] | Area mm2 | E [N/mm2] | EA | ExAxz | ExAxz2 | EI | Eina | Qi | q | Esf. Cortante | F.S
Forro efectivo | 3.235 | -182.1794 | 2646.23 | 12387.32 | 32779690.1 | -5971784790.8 | 1087936265519.7 | 114348944.0 | 1088050614463.7 | 5971784790.8 | 19.15322 | 0.04682939 | 907.5498
ángulos | 8.02 | -177.3944 | 496 | 11720 | 5813120 | -1031215027.4 | 182931787532.5 | 4655340.3 | 182936442872.8 | 1031215027.4 | 3.307401 | 0.04134251 | 1027.998
alma bajo de NA | 97.49221 | -87.92221 | 545.1177 | 11720 | 6388779.3 | -561715584.3 | 49387274431.0 | 32924849620.7 | 82312124051.7 | 561715584.3 | 1.801582 | 0.5811556 | 73.13016
alma sobre de NA | 382.4922 | 197.0778 | 2443.765 | 11720 | 28640921.4 | 5644489542.3 | 1112403536031.0 | 370801178677.0 | 1483204714708.0 | 5644489542.3 | 18.10349 | 0.2262936 | 187.8091
ala | 578.02 | 392.6056 | 567.3 | 11720 | 6648756 | 2610338732.4 | 1024833562535.7 | 5324545.43 | 1024838887081.2 | 2610338732.4 | 8.372101 | 0.04574919 | 928.9782
[8 empty] | 403850357127.3 | 3861342783177.3
Espesor laminación alma | 3.1 | mm
Espesor laminación ala | 3.1 | mm
EJE NEUTRO | 97.64581 | mm
| Zi respecto (0,0) [mm] | Zi respecto a NA [mm] | Area mm2 | E [N/mm2] | EA | ExAxz | ExAxz2 | EI | Eina | Qi | q | Esf. Cortante | F.S
Forro efectivo | 3.235 | -94.41081 | 1475.16 | 12387.32 | 18273274.7 | -1725194715.4 | 162877035579.3 | 63744643.6 | 162940780222.9 | 1725194715.4 | 38.0713 | 0.1669794 | 254.5224
ángulos | 8.02 | -89.62581 | 310 | 11720 | 3633200 | -325628503.6 | 29184719357.6 | 1454793.8 | 29186174151.4 | 325628503.6 | 7.185915 | 0.1437183 | 295.7174
alma bajo de NA | 53.60791 | -44.03791 | 546.07 | 11720 | 6399940.9 | -281839997.6 | 12411643455.3 | 4137214485.1 | 16548857940.4 | 281839997.6 | 6.219597 | 2.006322 | 21.18304
alma sobre de NA | 201.1079 | 103.4621 | 1282.93 | 11720 | 15035939.1 | 1555649740.2 | 160950778914.1 | 53650259638.0 | 214601038552.1 | 1555649740.2 | 34.32981 | 11.07413 | 3.837772
ala | 303.02 | 205.3742 | 279 | 11720 | 3269880 | 671548946.7 | 137918818999.5 | 2618628.9 | 137921437628.4 | 671548946.7 | 14.81963 | 0.1646625 | 258.1036
[8 empty] | 57855292189.4 | 561198288495.2
Espesor laminación alma | 3.1 | mm
Espesor laminación ala | 3.1 | mm
EJE NEUTRO | 106.7848 | mm
| Zi respecto (0,0) [mm] | Zi respecto a NA [mm] | Area mm2 | E [N/mm2] | EA | ExAxz | ExAxz2 | EI | Eina | Qi | q | Esf. Cortante | F.S
Forro efectivo | 3.235 | -103.5498 | 2167.45 | 12387.32 | 26848890.4 | -2780196931.1 | 287888805210.8 | 93659893.0 | 287982465103.8 | 2780196931.1 | 39.12431 | 0.116789 | 363.9042
ángulos | 8.02 | -98.76479 | 372 | 11720 | 4359840 | -430598677.1 | 42527987425.6 | 3491505.2 | 42531478930.8 | 430598677.1 | 6.059598 | 0.1009933 | 420.82
alma bajo de NA | 58.17739 | -48.60739 | 602.7317 | 11720 | 7064015.4 | -343363383.7 | 16689999424.0 | 5563333141.3 | 22253332565.3 | 343363383.7 | 4.83198 | 1.558703 | 27.26626
alma sobre de NA | 229.1774 | 122.3926 | 758.8342 | 11720 | 8893536.3 | 1088503079.4 | 133224728055.4 | 88816485370.3 | 222041213425.7 | 1088503079.4 | 15.31795 | 4.941276 | 8.601018
ala | 350.02 | 243.2352 | 440.2 | 11720 | 5159144 | 1254885480.1 | 305232334713.0 | 4131614.5 | 305236466327.4 | 1254885480.1 | 17.65937 | 0.1243618 | 341.7449 |  |  | ancho | alto | Area mm2 | E [N/mm2] | EA | ExAxz | ExAxz2 | EI
[8 empty] | 94481101524.3 | 880044956353.0 | [5 empty] | Forro efectivo | 0 | 0 | 0 | 12387.32 | 0 | 0 | 0 | 0
[14 empty] | 1.55 | ángulos | 60 | 3.1 | 372 | 11720 | 4359840 | 6757752 | 10474515.6 | 3491505.2
[14 empty] | 203.1 | alma | 3.1 | 400 | 2480 | 11720 | 29065600 | 5903223360 | 1198944664416 | 387541333333.3
[14 empty] | 404.65 | ala | 230 | 3.1 | 1426 | 11720 | 16712720 | 6762802148 | 2736567889188.2 | 6692051.6
Espesor laminación alma | 3.1 | mm
Espesor laminación ala | 3.1 | mm
EJE NEUTRO | 14.95987 | mm | [19 empty] | I | 33067535.6
| Zi respecto (0,0) [mm] | Zi respecto a NA [mm] | Area mm2 | E [N/mm2] | EA | ExAxz | ExAxz2 | EI | Eina | Qi | q | Esf. Cortante | F.S
Forro efectivo | 3.235 | -11.72487 | 1190.48 | 12387.32 | 14746853.2 | -172904934.1 | 2027287840.0 | 51443045.7 | 2078730885.7 | 172904934.1 | 32.84669 | 0.1785146 | 238.0757
ángulos | 8.02 | -6.93987 | 124 | 11720 | 1453280 | -10085574.0 | 69992570.3 | 1163835.1 | 71156405.4 | 10085574.0 | 1.915953 | 0.09579765 | 443.6434
alma bajo de NA | 12.26493 | -2.694935 | 33.41719 | 11720 | 391649.5 | -1055469.9 | 2844422.7 | 20273162.3 | 23117584.9 | 1055469.9 | 0.2005073 | 0.06467976 | 657.0834
alma sobre de NA | 37.26493 | 22.30507 | 276.5828 | 11720 | 3241550.5 | 72302994.9 | 1612723009.1 | 537574336.4 | 2150297345.5 | 72302994.9 | 13.73538 | 4.430766 | 9.59202
ala | 58.02 | 43.06013 | 186 | 11720 | 2179920 | 93867639.0 | 4041952757.9 | 1745752.6 | 4043698510.5 | 93867639.0 | 17.832 | 0.2972001 | 143.0013
[8 empty] | 612200132.0 | 8367000732.0
Espesor laminación alma | 3.1 | mm
Espesor laminación ala | 3.1 | mm
EJE NEUTRO | 14.95987 | mm
| Zi respecto (0,0) [mm] | Zi respecto a NA [mm] | Area mm2 | E [N/mm2] | EA | ExAxz | ExAxz2 | EI | Eina | Qi | q | Esf. Cortante | F.S
Forro efectivo | 3.235 | -11.72487 | 1190.48 | 12387.32 | 14746853.2 | -172904934.1 | 2027287840.0 | 51443045.7 | 2078730885.7 | 172904934.1 | 17.73236 | 0.09637153 | 441.0016
ángulos | 8.02 | -6.93987 | 124 | 11720 | 1453280 | -10085574.0 | 69992570.3 | 1163835.1 | 71156405.4 | 10085574.0 | 1.034332 | 0.05171658 | 821.7867
alma bajo de NA | 12.26493 | -2.694935 | 16.7086 | 11720 | 195824.7 | -527735 | 1422211.3 | 20273162.3 | 21695373.6 | 527735 | 0.05412215 | 0.01745876 | 2434.308
alma sobre de NA | 37.26493 | 22.30507 | 138.2914 | 11720 | 1620775.3 | 36151497.5 | 806361504.6 | 537574336.4 | 1343935841.0 | 36151497.5 | 3.707537 | 1.19598 | 35.53572
ala | 58.02 | 43.06013 | 186 | 11720 | 2179920 | 93867639.0 | 4041952757.9 | 1745752.6 | 4043698510.5 | 93867639.0 | 9.626648 | 0.1604441 | 264.8897
[8 empty] | 612200132.0 | 7559217016.1

## ABS Datos de entrada (hidden)
| CLIENTE: | COTECMAR/GEDIN | PROYECTO: | BRF 120 |  |  | N° DOC:
| SERVICIO: |  | ID PROYECTO: |  | 4020 |  | N° de VERSION: | 0
|  |  | PLANO REF. : |  | ARC-4020-117-01
| PROPOSITO: | Definir las dimensiones de los elementos que conforman la estructura del casco
ESCANTILLONADO DEL CASCO DE BOTE DE BAJO CALADO EN ALUMINIO
ABS - RULES FOR BUILDING AND CLASSING - HIGH SPEED CRAFT - PART 3
dimensiones de escantillón (Símbolo)
Eslora de escantillón (LWL) | 10.56 | m
Manga en flotacion (BWL) | 2.8 | m
Puntal (D) | 1.4 | m
*Calado (d) | 0.53 | m
Desplazamiento (Δ) | 8.1 | Ton
Velocidad (V) | 25 | Knots
Astilla Muerta Fondo en LCG (βcg) | 5 | °
Astilla Muerta Fondo Cerca al LCG (βxx) | 5 | °
Astilla Muerta Costados en LCG (βcg) | 5 | °
Astilla Muerta Costados Cerca al LCG (βsx) ° | 55 | ° |  |  |  | Vista de perfil
Datos de Operación
**Aceleración Vertical CG (ncg ),g's | 3.37
Aceleración Vertical Cerca CG(nxx ),g's | 2.696
Trim de Navegacion (τ), ° | 6
Altura de olas (h1/3), m | 0.5
Vista de cubierta principal
Convención de colores:
casillas modificables
Valor no cumple con el criterio
Valor cumple con el criterio
Altura de ola de diseño
Notas:
*El calado de escantillón no puede ser menor a | 0.4224 | m

## ABS Presiones de diseño (hidden)
PRESIONES DE DISEÑO
Datos de Cálculo
| N1 | 0.1
| N2 | 0.0078
| N3 | 9.8
| H | 3.831632
| Fv | 1
| Fd | 0.79
| kv | 0.8
| y | 0.88
| W | 0.5052083
| Hs | 1.40648
| W2 | 0.4083333
Presión de Slamming en el fondo
| 79.9875 | kN/m2
Presión hidrostatica
| 27.952 | kN/m2 |  | Presiones en cubiertas
Presión slamming espejo y costado
| 18.45865 | kN/m2
Presión hidróstatica de costados
| 5.159504 | kN/m2
PRESIÓN DE DISEÑO EN CUBIERTAS
Cubiertas acomodamiento
| 5 | kN/m2
cubiertas con carga concentrada, bases de equipos
persona de 100 kg parada sobre cubierta
| 0.5052083 | kN/m2
persona de 100 kg parada sobre cubierta y afuste del arma principal
| 0.9135417 | kN/m2
Compartimientos para almacenamiento combustible
densidad de carga |  | 8.6 | kN/m3
h |  | 0.4 | m
Presión | 3.44 | kN/m2
MAMPARO DE TANQUES FIJOS
N3 |  | 9.8 | kN/m3
h |  | 0.46 | m
Presión | 4.508 | kN/m2
Compartimientos de maquinaria
densidad de carga |  | 7.04 | kN/m3
presión | 14.2157312 | kN/m2
cubierta expuesta
| 9.712 | kN/m2
cubierta interna
| 7.156 | kN/m2
PRESIONES DE DISEÑO DE SUPERESTRUCTURA
Placas frontales |  | 24.1 | kN/m2
rigidizadores frontales |  | 24.1 | kN/m2
Superestructura en popa |  | 10.3 | kN/m2
rigidizadores en popa |  | 10.3 | kN/m3
"house tops" delante de sección media placas y rigidizadores |  | 6.9 | kN/m3
"house tops" hacia popa placas y rigidizadores |  | 3.4 | kN/m3

## paneles (hidden)
Espesor de paneles | [7 empty] | Espesor por carga lateral
Datos
| s | 225 | mm
| l | 750 | mm
| k | 0.5
| σy | 125 | Mpa | aluminio soldado
| σa slamming | 112.5 | Mpa
| σa hydros. | 68.75 | Mpa
| qa | 0.92
plating
| espesor mínimo | 3.181845 | mm
|  |  |  | Espesor min. a usar | 4.242309 | mm | ~PL 6mm
| carga lateral | 4.242309 | mm |  |  |  | ~PL 0.220 in
| s | 250 | mm
Esfuerzos de diseño ABS
| espesor mínimo | 2.932491 | mm
|  |  |  | Espesor min. a usar | 3.5 | mm | ~PL 4mm
| carga lateral | 2.264377 | mm |  |  |  | ~PL 0.220 in
| S | 250
Tanque de combustible
| espesor mínimo | 2.620799 | mm
|  |  |  | Espesor min. a usar | 3.5 | mm | ~PL 4mm
| carga lateral | 1.197219 | mm |  |  |  | ~PL 0.220 in
cuarto de maquinaria
| espesor mínimo | 2.620799 | mm
|  |  |  | Espesor min. a usar | 3.5 | mm | ~PL 4mm
| carga lateral | 2.433767 | mm |  |  |  | ~PL 0.220 in
Relación de longitudes
mamparos de tanques
| espesor mínimo | 2.620799 | mm
|  |  |  | Espesor min. a usar | 3.5 | mm | ~PL 4mm
~PL 0.220 in
cubierta proa afuste arma principal
| espesor mínimo | 2.424652 | mm
|  |  |  | Espesor min. a usar | 3.5 | mm | ~PL 4mm
| carga lateral | 0.6169622 | mm |  |  |  | ~PL 0.220 in

## internos (hidden)
PROPIEDADES DE REFUERZOS
Según norma
REFUERZOS LONGITUDINALES DE FONDO
σa | 81.25 | MPa
SM | 10.37884 | cm3
E | 69000 | N/mm^2
K4 | 0.0021
I | 13.62365 | cm4
FS | 1.302234
REFUERZOS LONGITUDINALES LATERALES
σa | 75 | MPa | [18 empty] | 10.7
SM | 2.883011 | cm3
E | 69000 | N/mm^2
K4 | 0.0021
I | 3.143919 | cm4 | Cuaderna maestra
F.S | 1.106918 | [12 empty] | L | ALTO | 60
[15 empty] | ANCHO | 20
[15 empty] | ESPESOR | 5
REFUERZOS TRANSVERSALES CUBIERTA | [14 empty] | ancho | alto | area | Y | Ay | I
[14 empty] | forro | 250 | 6 | 1500 | 3 | 4500 | 93435 | 10.7
[7 empty] | Cálculo de inercias perfiles HP | [6 empty] | alma | 5 | 55 | 275 | 33.5 | 9212.5 | 212278.9
σa | 99.75 | MPa |  | PROPIEDADES GEOMÉTRICAS |  |  |  | ancho | alto | area | Y | Ay | I | ala | 20 | 5 | 100 | 63.5 | 6350 | 278992.3 | eje neutro | 49.3
largo | 1000 | mm |  |  |  |  | forro | 250 | 6 | 1500 | 3 | 4500 | 13.39188
SM | 3.131579 | CM3 |  | Longitudinales | espesor (mm) | 5 | alma | 5 | 50 | 250 | 31 | 7750 | 13.96119 | [6 empty] | 58.470625
E | 69000 | N/mm^2 |  |  | altura (mm) | 60 | bulbo | 19 | 10 | 190 | 61 | 11590 | 45.24143 | [6 empty] | 11.86017
K4 | 0.0021 |  |  | Inercia | 72.5945 | cm4 |  |  |  |  | eje neutro (mm) | 12.28866
I | 6.728778 | cm4 |  | SM | 13.51567 | cm3
F.S | 1.363339
|  |  |  | mamp. Longitudinal | espesor (mm) | 4 | Cálculo de inercias FB costado
[5 empty] | altura (mm) | 100 |  | FB40x5 | forro efectivo |  | SM | 3.191257
MAMPARO LONGITUDINAL |  |  |  | Inercia | 122.4886 | cm4 | ancho (mm) | 5 | 300 |  | eje neutro (mm) | 5.142857 |  | BULBO | ALTO | 60
|  |  |  | SM | 13.33687 | cm3 | altura (mm) | 40 | 4 |  | I1 cm4 | 9.778503 |  |  | ANCHO | 19
[7 empty] | area (mm2) | 200 | 1200 |  | I2 cm4 | 1.345306 |  |  | ESPESOR | 5
σa | 81.25 | MPa |  | quilla | espesor (mm) | 12 | [8 empty] | ancho | alto | area | Y | Ay | I
[5 empty] | altura (mm) | 80 | [7 empty] | forro | 250 | 6 | 1500 | 3 | 4500 | 133918.8
SM | 10.37884 | CM3 |  | Inercia | 347.9817 | cm4 | [7 empty] | alma | 5 | 50 | 250 | 31 | 7750 | 139611.9
E | 69000 | N/mm^2 |  | SM | 35.35874 | cm3 | [7 empty] | ala | 19 | 10 | 190 | 61 | 11590 | 452414.3
K4 | 0.0018 |  | Cuaderna Maestra
I | 15.89426 | cm4 |  |  |  |  | Cálculo de inercias perfiles T | [11 empty] | 12.28866
F.S | 1.285006 |  |  | Varenga fondo |  |  |  | alma | ala | forro | [8 empty] | 725945 | 72.5945
[7 empty] | ancho (mm) | 4 | 38 | 240 | eje neutro (mm) | 21.65462 |  | y | ay | I |  |  | 47.71134
|  |  |  | Inercia | 244.405 | cm4 | altura (mm) | 100 | 4 | 6 | I1 cm4 | 193.8618 |  | 3 | 4320 | 505432.5 |  |  | 15.21536
VARENGA FONDO |  |  |  | SM | 27.66472 | cm3 | area (mm2) | 400 | 152 | 1440 | I2 cm4 | 50.54325 |  | 56 | 22400 | 805175.4
[14 empty] | 108 | 16416 | 1133442.5
|  |  |  | Varenga costado |  |  |  | alma | ala | forro
σa | 100 | MPa |  |  |  |  | ancho (mm) | 4 | 38 | 240 | eje neutro (mm) | 20.30168 |  |  |  | 244.405
|  |  |  | Inercia | 132.9491 | cm4 | altura (mm) | 80 | 4 | 4 | I1 cm4 | 100.6658 |  |  |  | 110
SM | 12.49305 | CM3 |  | SM | 19.63846 | cm3 | area (mm2) | 320 | 152 | 960 | I2 cm4 | 32.28333 |  |  |  | 8.834538
E | 69000 | N/mm^2 | [13 empty] | 27.66472
K4 | 0.0021 |  |  | BAO L 30X30X4 | ancho (mm) | 30 | Cálculo de inercias de perfiles L
I | 3.105105 | cm4 |  |  | espesor (mm) | 4 |  | ancho | alto | area | centroide | a*y | I
F.S | 2.214409 |  |  | Inercia | 11.51071 | cm4 | sección 1 | 30 | 4 | 120 | 32 | 3840 | 7.492581
|  |  |  | SM | 4.269404 | cm3 | sección 2 | 4 | 26 | 104 | 17 | 1768 | 3.591467
[7 empty] | forro | 200 | 4 | 800 | 2 | 1600 | 0.4266667 | y | ay | I
VARENGA COSTADO | [10 empty] | TOTAL | 7208 | 11.51071 | 2 | 1920 | 322833.3
|  |  |  | Longitudinales de costado | espesor (mm) | 5 | eje neutro [mm] | 7.0390625 | [5 empty] | 44 | 14080 | 350382
[5 empty] | altura (mm) | 40 | [7 empty] | 86 | 13072 | 656275.7
σa | 100 | MPa |  | Inercia | 11.12381 | cm4
L | 0.75 | m |  | SM | 3.191257 | cm3 | [9 empty] | 132.9491
SM | 6.486775 | CM3 | [13 empty] | 0
E | 69000 | N/mm^2 | [13 empty] | -160
K4 | 0.0021 | [14 empty] | -0.8309319
I | 10.47973 | cm4
F.S | 3.027462
REFUERZOS MAMPARO ESTANCO |  |  |  | Ref. Mamparo estanco | espesor (mm) | 5 | Cálculo de inercias FB mamparo estanco
σa | 106.25 | MPa |  |  | altura (mm) | 40 |  | FB40x5 | forro efectivo |  | SM | 3.165049 |  | Mamp.long
L | 1 | m |  | Inercia | 10.86667 | cm4 | ancho (mm) | 5 | 250 |  | eje neutro (mm) | 5.666667
SM | 2.650704 | CM3 |  | SM | 3.165049 | cm3 | altura (mm) | 40 | 4 |  | I1 cm4 | 9.388889 |  |  | ancho | alto | area | centroide | Ay | I
E | 69000 | N/mm^2 |  |  |  |  | area (mm2) | 200 | 1000 |  | I2 cm4 | 1.477778 |  | forro | 250 | 6 | 1500 | 3 | 4500 | 19.12479
K4 | 0.0021 | [12 empty] | alma | 4 | 100 | 400 | 56 | 22400 | 103.3638
I | 6.066667 | cm4 | [11 empty] | ala | 0 | 0 | 0 | 106 | 0 | 0
F.S | 1.203928
[15 empty] | centroide | 14.15789 | mm
[15 empty] | I | 122.4886
[15 empty] | SM | 13.33687
refuerzo de cubierta |  |  |  | refuerzos de cubierta | espesor (mm) | 5 | Cálculo de inercias FB refuerzos de cubierta
σa | 87.5 | MPa |  |  | altura (mm) | 40 |  | FB40x5 | forro efectivo |  | SM | 3.165049
|  |  |  | Inercia | 10.86667 | cm4 | ancho (mm) | 5 | 250 |  | eje neutro (mm) | 5.666667
SM | 1.8105255 | CM3 |  | SM | 3.165049 | cm3 | altura (mm) | 40 | 4 |  | I1 cm4 | 9.388889
E | 69000 | N/mm^2 |  |  |  |  | area (mm2) | 200 | 1000 |  | I2 cm4 | 1.477778 |  | Mamp.long
K4 | 0.0021
I | 2.559375 | cm4 | [12 empty] | ancho | alto | area | centroide | Ay | I
F.S | 1.748138 | [12 empty] | forro | 250 | 6 | 1500 | 3 | 4500 | 91.11603
[14 empty] | alma | 8 | 120 | 960 | 66 | 63360 | 256.8657
[14 empty] | ala | 0 | 0 | 0 | 126 | 0 | 0
[15 empty] | centroide | 27.58537 | mm
[15 empty] | I | 347.9817
[15 empty] | SM | 35.35874